{"text_format":"2","workbook":"xls","n_sheets":5,"sheets":["Fiche 01R 2009","Fiche 01R 2010","Fiche 01R 2011","Fiche 01R 2012","Fiche 01R 2015"],"not_rendered":{"charts":0,"images":5,"macros":0,"external_links":1,"defined_names":0,"comments":0,"pivot_tables":0},"unopened":[],"bounds":{"document_bytes":16777216,"sheet_cells":100000,"run_cost":"one","rows_first":2000,"rows_last":500,"rows_between":2000,"halvings":0,"cell_chars":16384,"cell_head_chars":4096},"cells_cut":0,"cells_raw":0,"read":"whole","date_system":"1900","formulas":"cached_only"}

{"sheet":"Fiche 01R 2009","index":0,"n_rows":43,"n_cols":5,"rows_kept":43,"cut":false,"hidden":false,"merged":[],"flags":["formulas_cached_only"]}
[null,null,"ETIQUETTE D'INFORMATION DE MARQUAGE CE"]
{"$rows_empty":8}
[null,null,"SABLIERES DE MEILHAN"]
[null,null,"40400 MEILHAN"]
[null,null,"année édition"]
[null,null,2009]
[]
[null,"NF EN 12620",null,"NF EN 13139"]
[null,"Sable pour bétons et mortier"]
[null,"Classe granulaire:",null,"0/1R"]
[]
[null,"Nature pétrographique",null,"Sable éolien"]
[]
[]
[null,"Granulométrie",null,null,"0/1R"]
[]
[null,"Masse volumique réelle (valeur déclarée)",null,null,"2,65 tonnes/m3"]
[]
[null,"Propreté: Constituants réduisant le temps de prise"]
[null,"Matiéres organiques: non détectées"]
[null,"Impuretées prohibées<0,001%"]
[]
[null,"Module de finesse (valeur déclarée)",null,null,"FF= 1,85"]
[]
[null,"Composition/teneur"]
[null,"Chlorures (valeur déclarée)",null,null,1e-05]
[null,"Sulfates solubles",null,null,"catégorie:AS 0,2"]
[null,"Soufre total",null,null,"catégorie:AS 1"]
[null,"PH",null,null,6.01]
[]
[null,"Absorption d'eau (valeur déclarée)",null,null,0.0022]
[]
[null,"Alcalins actifs",null,"Potassium en K2O",1e-05]
[null,"(valeurs déclarées)",null,"Sodium en Na2O",2e-05]
[]
[null,"Résistance au gel-dégel",null,"WA24","<1%"]

{"sheet":"Fiche 01R 2010","index":1,"n_rows":43,"n_cols":5,"rows_kept":43,"cut":false,"hidden":false,"merged":[],"flags":["formulas_cached_only"]}
[null,null,"ETIQUETTE D'INFORMATION DE MARQUAGE CE"]
{"$rows_empty":8}
[null,null,"SABLIERES DE MEILHAN"]
[null,null,"40400 MEILHAN"]
[null,null,"année édition"]
[null,null,2010]
[]
[null,"NF EN 12620",null,"NF EN 13139"]
[null,"Sable pour bétons et mortier"]
[null,"Classe granulaire:",null,"0/1R"]
[]
[null,"Nature pétrographique",null,"Sable éolien"]
[]
[]
[null,"Granulométrie",null,null,"0/1R"]
[]
[null,"Masse volumique réelle (valeur déclarée)",null,null,"2,65 tonnes/m3"]
[]
[null,"Propreté: Constituants réduisant le temps de prise"]
[null,"Matiéres organiques: non détectées"]
[null,"Impuretées prohibées<0,001%"]
[]
[null,"Module de finesse (valeur déclarée)",null,null,"FF= 1,85"]
[]
[null,"Composition/teneur"]
[null,"Chlorures (valeur déclarée)",null,null,2e-05]
[null,"Sulfates solubles",null,null,"catégorie:AS 0,2"]
[null,"Soufre total",null,null,"catégorie:AS 1"]
[null,"PH",null,null,6.01]
[]
[null,"Absorption d'eau (valeur déclarée)",null,null,0.0022]
[]
[null,"Alcalins actifs",null,"Potassium en K2O",1e-05]
[null,"(valeurs déclarées)",null,"Sodium en Na2O",1e-05]
[]
[null,"Résistance au gel-dégel",null,"WA24","<1%"]

{"sheet":"Fiche 01R 2011","index":2,"n_rows":43,"n_cols":5,"rows_kept":43,"cut":false,"hidden":false,"merged":[],"flags":["formulas_cached_only"]}
[null,null,"ETIQUETTE D'INFORMATION DE MARQUAGE CE"]
{"$rows_empty":8}
[null,null,"SABLIERES DE MEILHAN"]
[null,null,"40400 MEILHAN"]
[null,null,"année édition"]
[null,null,2011]
[]
[null,"NF EN 12620",null,"NF EN 13139"]
[null,"Sable pour bétons et mortier"]
[null,"Classe granulaire:",null,"0/1R"]
[]
[null,"Nature pétrographique",null,"Sable éolien"]
[]
[]
[null,"Granulométrie",null,null,"0/1R"]
[]
[null,"Masse volumique réelle (valeur déclarée)",null,null,"2,72 tonnes/m3"]
[]
[null,"Propreté: Constituants réduisant le temps de prise"]
[null,"Matiéres organiques: non détectées"]
[null,"Impuretées prohibées<0,001%"]
[]
[null,"Module de finesse (valeur déclarée)",null,null,"FF= 1,79"]
[]
[null,"Composition/teneur"]
[null,"Chlorures (valeur déclarée)",null,null,2e-05]
[null,"Sulfates solubles",null,null,"catégorie:AS 0,2"]
[null,"Soufre total",null,null,"catégorie:AS 1"]
[null,"PH",null,null,6.01]
[]
[null,"Absorption d'eau (valeur déclarée)",null,null,0.004]
[]
[null,"Alcalins actifs",null,"Potassium en K2O",1e-05]
[null,"(valeurs déclarées)",null,"Sodium en Na2O",1e-05]
[]
[null,"Résistance au gel-dégel",null,"WA24","<1%"]

{"sheet":"Fiche 01R 2012","index":3,"n_rows":43,"n_cols":5,"rows_kept":43,"cut":false,"hidden":false,"merged":[],"flags":["formulas_cached_only"]}
[null,null,"ETIQUETTE D'INFORMATION DE MARQUAGE CE"]
{"$rows_empty":8}
[null,null,"SABLIERES DE MEILHAN"]
[null,null,"40400 MEILHAN"]
[null,null,"année édition"]
[null,null,2012]
[]
[null,"NF EN 12620",null,"NF EN 13139"]
[null,"Sable pour bétons et mortier"]
[null,"Classe granulaire:",null,"0/1R"]
[]
[null,"Nature pétrographique",null,"Sable éolien"]
[]
[]
[null,"Granulométrie",null,null,"0/1R"]
[]
[null,"Masse volumique réelle (valeur déclarée)",null,null,"2,72 tonnes/m3"]
[]
[null,"Propreté: Constituants réduisant le temps de prise"]
[null,"Matiéres organiques: non détectées"]
[null,"Impuretées prohibées<0,001%"]
[]
[null,"Module de finesse (valeur déclarée)",null,null,"FF= 1,79"]
[]
[null,"Composition/teneur"]
[null,"Chlorures (valeur déclarée)",null,null,2e-05]
[null,"Sulfates solubles",null,null,"catégorie:AS 0,2"]
[null,"Soufre total",null,null,"catégorie:AS 1"]
[null,"PH",null,null,6.01]
[]
[null,"Absorption d'eau (valeur déclarée)",null,null,0.004]
[]
[null,"Alcalins actifs",null,"Potassium en K2O",1e-05]
[null,"(valeurs déclarées)",null,"Sodium en Na2O",1e-05]
[]
[null,"Résistance au gel-dégel",null,"WA24","<1%"]

{"sheet":"Fiche 01R 2015","index":4,"n_rows":43,"n_cols":5,"rows_kept":43,"cut":false,"hidden":false,"merged":[],"flags":["formulas_cached_only"]}
[null,null,"ETIQUETTE D'INFORMATION DE MARQUAGE CE"]
{"$rows_empty":8}
[null,null,"SABLIERES DE MEILHAN"]
[null,null,"40400 MEILHAN"]
[null,null,"année édition"]
[null,null,2015]
[]
[null,"NF EN 12620",null,"NF EN 13139"]
[null,"Sable pour bétons et mortier"]
[null,"Classe granulaire:",null,"0/1R"]
[]
[null,"Nature pétrographique",null,"Sable éolien"]
[]
[]
[null,"Granulométrie",null,null,"0/1R"]
[]
[null,"Masse volumique réelle (valeur déclarée)",null,null,"2,73 tonnes/m3"]
[]
[null,"Propreté: Constituants réduisant le temps de prise"]
[null,"Matiéres organiques: non détectées"]
[null,"Impuretées prohibées<0,001%"]
[]
[null,"Module de finesse (valeur déclarée)",null,null,"FF= 1,76"]
[]
[null,"Composition/teneur"]
[null,"Chlorures (valeur déclarée)",null,null,"<0,001%"]
[null,"Sulfates solubles",null,null,"catégorie:AS 0,2"]
[null,"Soufre total",null,null,"catégorie:AS 0,4"]
[null,"PH",null,null,6.01]
[]
[null,"Absorption d'eau (valeur déclarée)",null,null,0.001]
[]
[null,"Alcalins actifs",null,"Potassium en K2O",4e-05]
[null,"(valeurs déclarées)",null,"Sodium en Na2O",2e-05]
[null,null,null,"Na2O équivalent",4e-05]
[null,"Résistance au gel-dégel",null,"WA24","<1%"]